## Лист1
ID | Марка | Группа материала | Класс | Отрасль применения | Область применения | Форма частиц | Cредний размер частиц. мкм (объемное распределение) | Шероховатость поверхности. мкм (после построения) | Защитная среда | Стратегия | Тип лазера | Аналоги | Плоскость | Пространствнное положение | Al, % | Si, % | Mg, % | Mn, % | Fe, % | Cu, % | Zn, % | Ti, % | TiC, % | Cr, % | Ni, % | Mo, % | C, % | P, % | V, % | O, % | N, % | Nb, % | B, % | S, % | Co, % | H, % | Pb, % | Sn, % | Sb, % | Cd, % | Au, % | Pd, % | Ir, % | Se, % | W, % | Ag, % | Плотность. г/cм3 | Предел прочности. МПа | Температура плавления. ⁰С | Максимальная температура применения составляет. ⁰С | Разница значение осей эквивалентного эллипса гранул W. мкм | Площадь поверхности гранулы S пов. мкм² | Площадь проекции гранулы S экв. мкм² | Минимальная рекомендуемая толщина слоя. мкм | Минимальная толщина стенки. мм | Методы изготовления порошка | Фирмы производители и поставщики
1 | AlSi10Mg (DE) | Металл | Алюминиевый сплав | Аэрокосмическая отрасль. автомобильная промышленность. приборостроение. авиастроение | Изготовление тонкостенных деталей с невысокой плотностью и хорошими антикоррозионными свойствами. | Сфероидная. характерно наличие мелких сателлитовых частиц | 39.62 | Ra 15 — 19 Rz 30 — 40 | аргон | двунаправленное | твердотельный | АК9пч (RU). 361.0 (US). AS10G (FR) | XY | Периферия | 89 | 10 | 0.3 | 0.45 | 0.55 | 0.05 | 0.1 | 0.15 |  | 0 | 0 | 0 | 0 | 0 | 0 | 0 | 0 | 0 | 0 | 0 | 0 | 0 | 0 | 0 | 0 | 0 | 0 | 0 | 0 |  |  |  | 2.68 | 397 | 590 | 500 | 2 | 49.199 | 46.612 | 30 | 0.4 | Electrode Induction Guide Inert Gas Atomization (EIGA). Plasma Rotating Electrode Process (PREP) | Concept Laser (DE). EOS (DE). SLM Solution (DE). TLS Technik GmbH & Co. Spezialpulver KG (DE)
2 | 316L (US) | Металл | Нержавеющая сталь | Авиастроение. пищевая промышленность. химическая промышленность. ювелирное дело | Изготовление металлических рам для морской и пресной воде | Сфероидная. характерно наличие мелких сателлитовых частиц | 36.19 | Ra 13 — 5 Rz 80 — 20 | азот | двунаправленное | твердотельный | 03X17H14M3 (RU). SCS16 (JP). 1.4429 (DE). 316S11 (GB) | XY | Периферия | 74 | 0 | 0 | 2 | 0 | 0.5 | 0 | 0 |  | 17 | 14 | 3 | 0.03 | 0.025 | 0 | 0 | 0 | 0 | 0 | 0 | 0 | 0 | 0 | 0 | 0 | 0 | 0 | 0 | 0 |  |  |  | 8 | 580 | 1440 | 550 | 1 | 35.912 | 34.712 | 25 | 0.4 | Vacuum Induction Melt Inert Gas Atomization (VIGA) | 3D Systems (US). Realizer (DE). Phenix Systems (FR). Concept Laser (DE)
3 | Ti6Al4V (JP) | Металл | Титановый сплав | Технология машиностроения. медицина. автомобильная промышленность. aэрокосмическая отрасль. авиастроение | Изготовление биомеханических протезов и деталей с высокой удельной прочностью и коррозионной стойкостью | Сфероидная. характерно наличие мелких сателлитовых частиц | 24.86 | Ra 15 — 19 Rz 96 — 115 | аргон | наклоннодвунаправленное | твердотельный | ВТ6 (RU). 3.7165 (DE). Grade5 (US). TiAlV (GB) | XY | Периферия | 6 | 0 | 0 | 0 | 0.25 | 0 | 0 | 88 |  | 0 | 0 | 0 | 0.08 | 0 | 4 | 0.13 | 0.03 | 0 | 0 | 0 | 0 | 0 | 0 | 0 | 0 | 0 | 0 | 0 | 0 |  |  |  | 4.42 | 570 | 1600 | 400 | 1 | 48.182 | 42.231 | 20 | 0.4 | Electrode Induction Guide Inert Gas Atomization (EIGA). Plasma Atomization. Plasma Rotating Electrode Process (PREP). Soluble gas atomization | Concept Laser (DE). SLM Solutions (DE). Raymor Industries Inc. (CA).TLS Technik GmbH & Co. Spezialpulver KG (DE)
4 | Inconel 718 (US) | Металл | Никельхромовый сплав | Ракетнокосмическая промышленность. авиастроение | Изготовление турбин и ракетных двигателей | Сфероидная. характерно наличие мелких сателлитовых частиц | 44.56 | Ra 10 — 15 Rz 50 — 90 | азот | наклоннодвунаправленное | твердотельный | ХН45МВТЮБР (RU) | XY | Периферия | 0.6 | 0.35 | 0 | 0.35 | 80 | 0.3 | 0 | 1 |  | 19 | 55 | 3 | 0.08 | 0.015 | 0 | 0 | 0 | 5 | 0.006 | 0.015 | 1 | 0 | 0 | 0 | 0 | 0 | 0 | 0 | 0 |  |  |  | 8.19 | 1200 | 1260 | 704 | 1 | 48.673 | 43.198 | 20 | 0.3 | Vacuum Induction Melt Inert Gas Atomization (VIGA). Plasma Rotating Electrode Process (PREP) | Special Metals Corporation (US). SLM Solutions (DE)
5 | PA12 (DE) | Полимер | Полиамид | Электротехническая. радиотехническая. автомобильная. авиационная. нефтедобывающая. приборостроительная. медицинская промышленности | Трубки. фитинги. шланги. штуцеры. крышки | Сфероидная. характерно наличие мелких сателлитовых частиц | 38.51 | Ra 10 — 11 Rz 30 — 50 | нет | двунаправленное | твердотельный | Rilsan P30 (RU). Vestamid 1723 (RU). Sustamid 12 (RU). ПА 12(RU) | XY | Периферия | 0 | 0 | 0 | 0 | 0 | 0 | 0 | 0 |  | 0 | 0 | 0 | 85 | 0 | 0 | 0.2 | 3 | 0 | 0 | 6 | 0 | 14 | 0 | 0 | 0 | 0 | 0 | 0 | 0 |  |  |  | 1.02 | 100 | 178 | 120 | 1 | 38.911 | 35.129 | 30 | 0.8 | Vacuum Induction Melt Inert Gas Atomization (VIGA) | Hangzhou Guozhen Wanxin Coating Equipments Manufacturing Co. (СN). Jiangsu Aimi Tech Co.(CN)
6 | ПЖОК1 | Металл | Алюминиевый порошок | электротехническая, химическая, металлургическая, фармацевтическая, машиностроительная | используют в виде красок и для производства материалов типа САП, порошки — для производства порошковых деталей | Сфероидная | 44.57 | Ra 10 — 15 Rz 50 — 91 | нет | двунаправленное | твердотельный | Rilsan P30 (RU). Vestamid 1723 (RU). Sustamid 12 (RU). ПА 12(RU) | XY | Периферия | 6 | 0 | 0 | 0 | 0.26 | 0 | 0 | 88 |  | 0 | 0 | 0 | 0.08 | 0 | 4 | 0.13 | 0.03 | 0 | 0 | 0 | 0 | 0 | 0 | 0 | 0 | 0 | 0 | 0 | 0 |  |  |  | 2.25 | 655 | 454 | 343 | 1 | 34.343 | 23.121 | 24 | 0.6 | Vacuum Induction Melt Inert Gas Atomization (VIGA) | SLM Solutions (DE)
7 | ПЖОК2 | Металл | Алюминиевый порошок | электротехническая, химическая, металлургическая, фармацевтическая, машиностроительная | используют в виде красок и для производства материалов типа САП, порошки — для производства порошковых деталей | Сфероидная | 38.52 | Ra 10 — 11 Rz 30 — 51 | нет | двунаправленное | твердотельный | Rilsan P30 (RU). Vestamid 1723 (RU). Sustamid 12 (RU). ПА 12(RU) | XY | Периферия | 0.6 | 0.35 | 0 | 0.36 | 80 | 0.4 | 0 | 1 |  | 19 | 55 | 3 | 0.08 | 0.015 | 0 | 0 | 6 | 5 | 0.006 | 0.015 | 1 | 0 | 0 | 0 | 0 | 0 | 0 | 0 | 0 |  |  |  | 8.20 | 100 | 409 | 128 | 1 | 48.1164 | 42.232 | 333 | 0.4 | изготовляют распылением расплава | АО Завод «Уралпрокат
8 | ПЦ1 | Металл | Цинковый порошок | электротехническая, химическая, металлургическая, фармацевтическая, машиностроительная | применяют в производстве химических источников тока | Сфероидная | 44.58 | Ra 10 — 15 Rz 50 — 92 | нет | двунаправленное | твердотельный | ПАП1 ПАП2 ПАГ1 ПАГ2 ПАГ3 | XY | Периферия | 0 | 0 | 0 | 0 | 160 | 0 | 0 | 0 |  | 0 | 0 | 0 | 85 | 0 | 0 | 0.3 | 9 | 0 | 0 | 6 | 0 | 14 | 0 | 0 | 0 | 0 | 0 | 0 | 0 |  |  |  | 1.03 | 2100 | 133 | 12 | 1 | 48.1655 | 43.199 | 383 | 0.3 | изготовляют распылением расплава | АО Завод «Уралпрокат
9 | ПЦ2 | Металл | Цинковый порошок | электротехническая, химическая, металлургическая, фармацевтическая, машиностроительная | применяют в производстве химических источников тока | Сфероидная | 38.53 | Ra 10 — 11 Rz 30 — 52 | нет | двунаправленное | твердотельный | ПАП1 ПАП2 ПАГ1 ПАГ2 ПАГ4 | XY | Периферия | 6 | 0 | 0 | 0 | 0.27 | 0 | 0 | 88 |  | 0 | 0 | 0 | 0.08 | 0 | 4 | 0.13 | 0.03 | 0 | 0 | 0 | 0 | 0 | 0 | 0 | 0 | 0 | 0 | 0 | 0 |  |  |  | 2.26 | 656 | 103 | 152 | 1 | 38.912 | 35.130 | 433 | 0.8 | изготовляют распылением расплава | АО Завод «Уралпрокат
10 | ПЦЗ | Металл | Цинковый порошок | электротехническая, химическая, металлургическая, фармацевтическая, машиностроительная | применяют в производстве химических источников тока | Сфероидная | 44.57 | Ra 10 — 15 Rz 50 — 93 | нет | двунаправленное | твердотельный | ПАП1 ПАП2 ПАГ1 ПАГ2 ПАГ5 | XY | Периферия | 0.6 | 0.35 | 0 | 0.37 | 240 | 0.5 | 0 | 1 |  | 19 | 55 | 3 | 0.08 | 0.015 | 0 | 0 | 12 | 5 | 0.006 | 0.015 | 1 | 0 | 0 | 0 | 0 | 0 | 0 | 0 | 0 |  |  |  | 8.21 | 320 | 454 | 543 | 1 | 34.344 | 23.122 | 25 | 0.6 | изготовляют распылением расплава | АО Завод «Уралпрокат
11 | ПЦ4 | Металл | Цинковый порошок | электротехническая, химическая, металлургическая, фармацевтическая, машиностроительная | применяют в производстве химических источников тока | Сфероидная | 38.52 | Ra 10 — 11 Rz 30 — 53 | нет | двунаправленное | твердотельный | ПАП1 ПАП2 ПАГ1 ПАГ2 ПАГ6 | XY | Периферия | 0 | 0 | 0 | 0 | 320 | 0 | 0 | 0 |  | 0 | 0 | 0 | 85 | 0 | 0 | 0.4 | 15 | 0 | 0 | 6 | 0 | 14 | 0 | 0 | 0 | 0 | 0 | 0 | 0 |  |  |  | 1.04 | 430 | 333 | 392 | 1 | 48.2146 | 42.233 | 483 | 0.4 | изготовляют распылением расплава | АО Завод «Уралпрокат
12 | ПЦ5 | Металл | Цинковый порошок | электротехническая, химическая, металлургическая, фармацевтическая, машиностроительная | применяют в производстве химических источников тока | Сфероидная | 44.58 | Ra 10 — 15 Rz 50 — 94 | нет | двунаправленное | твердотельный | ПАП1 ПАП2 ПАГ1 ПАГ2 ПАГ7 | XY | Периферия | 6 | 0 | 0 | 0 | 0.28 | 0 | 0 | 88 |  | 0 | 0 | 0 | 0.08 | 0 | 4 | 0.13 | 0.03 | 0 | 0 | 0 | 0 | 0 | 0 | 0 | 0 | 0 | 0 | 0 | 0 |  |  |  | 2.27 | 657 | 325 | 432 | 1 | 48.2637 | 43.200 | 533 | 0.3 | изготовляют распылением расплава | АО Завод «Уралпрокат
13 | ПЦ6 | Металл | Цинковый порошок | электротехническая, химическая, металлургическая, фармацевтическая, машиностроительная | применяют в производстве химических источников тока | Сфероидная | 38.53 | Ra 10 — 11 Rz 30 — 54 | нет | двунаправленное | твердотельный | ПАП1 ПАП2 ПАГ1 ПАГ2 ПАГ8 | XY | Периферия | 0.6 | 0.35 | 0 | 0.38 | 40 | 0.6 | 0 | 1 |  | 19 | 55 | 3 | 0.08 | 0.015 | 0 | 0 | 18 | 5 | 0.006 | 0.015 | 1 | 0 | 0 | 0 | 0 | 0 | 0 | 0 | 0 |  |  |  | 8.22 | 540 | 3943333 | 572 | 1 | 38.913 | 35.131 | 583 | 0.8 | изготовляют распылением расплава | АО Завод «Уралпрокат
14 | ПЦОР | Металл | Цинковый порошок | электротехническая, химическая, металлургическая, фармацевтическая, машиностроительная | применяют в производстве химических источников тока | Сфероидная | 44.59 | Ra 10 — 15 Rz 50 — 95 | нет | двунаправленное | твердотельный | ПАП1 ПАП2 ПАГ1 ПАГ2 ПАГ9 | XY | Периферия | 0 | 0 | 0 | 0 | 48 | 0 | 0 | 80 |  | 0 | 0 | 0 | 85 | 0 | 0 | 0.5 | 21 | 0 | 0 | 6 | 0 | 14 | 0 | 0 | 0 | 0 | 0 | 0 | 0 |  |  |  | 1.05 | 650 | 454 | 343 | 1 | 34.345 | 23.123 | 26 | 0.6 | изготовляют распылением расплава | АО Завод «Уралпрокат
15 | ПЖ8К1 | Металл | Алюминиевый порошок | машиностроительная | используют для производства ферросплавов для алюмотермического восстановления | Сфероидная | 44.59 | Ra 10 — 15 Rz 50 — 95 | нет | двунаправленное | твердотельный | ПАП1 ПАП2 ПАГ1 ПАГ2 ПАГ10 | XY | Периферия | 80 | 0 | 0 | 0 | 0.29 | 0 | 0 | 1 |  | 0 | 0 | 0 | 0.08 | 0 | 4 | 0.13 | 0.03 | 0 | 0 | 0 | 0 | 0 | 0 | 0 | 0 | 0 | 0 | 0 | 0 |  |  |  | 8.21 | 100 | 254 | 121 | 1 | 48.2146 | 42.233 | 483 | 0.4 | плавление алюминия в газовой печи; распыление жидкого алюминия азотом в приемник, заполненный азотом; | АвиаПромСталь
16 | ПЖ8К2 | Металл | Алюминиевый порошок | машиностроительная | используют для производства ферросплавов для алюмотермического восстановления | Сфероидная | 38.54 | Ra 10 — 11 Rz 30 — 55 | нет | двунаправленное | твердотельный | ПАП1 ПАП2 ПАГ1 ПАГ2 ПАГ11 | XY | Периферия | 86 | 0 | 0 | 0 | 4 | 0 | 0 | 0 |  | 0 | 0 | 0 | 0.08 | 0 | 4 | 0.13 | 0.03 | 0 | 0 | 0 | 0 | 0 | 0 | 0 | 0 | 0 | 0 | 0 | 0 |  |  |  | 1.04 | 2100 | 332 | 133 | 1 | 48.2637 | 43.200 | 533 | 0.3 | плавление алюминия в газовой печи; распыление жидкого алюминия азотом в приемник, заполненный азотом; | АвиаПромСталь
17 | ПЖ8КЗ | Металл | Алюминиевый порошок | машиностроительная | используют для производства ферросплавов для алюмотермического восстановления | Сфероидная | 44.60 | Ra 10 — 15 Rz 50 — 96 | нет | двунаправленное | твердотельный | ПАП1 ПАП2 ПАГ1 ПАГ2 ПАГ12 | XY | Периферия | 92 | 0 | 0 | 0 | 0.30 | 0 | 0 | 6 |  | 0 | 0 | 0 | 0.8 | 0 | 4 | 0.13 | 0.03 | 0 | 0 | 0 | 0 | 0 | 0 | 0 | 0 | 0 | 0 | 0 | 0 |  |  |  | 2.27 | 656 | 332 | 145 | 1 | 38.913 | 35.131 | 583 | 0.8 | плавление алюминия в газовой печи; распыление жидкого алюминия азотом в приемник, заполненный азотом; | АвиаПромСталь
18 | ПЖ8С1 | Металл | Алюминиевый порошок | машиностроительная | используют для производства ферросплавов для алюмотермического восстановления | Сфероидная | 44.60 | Ra 10 — 15 Rz 50 — 96 | нет | двунаправленное | твердотельный | ПАП1 ПАП2 ПАГ1 ПАГ2 ПАГ13 | XY | Периферия | 98 | 0 | 0.9 | 0.9 | 4 | 0 | 0 | 1 |  | 0 | 0 | 0 | 0.008 | 0 | 0.4 | 0.13 | 0.03 | 0 | 0 | 0 | 0 | 0 | 0 | 0 | 0 | 0 | 0 | 0 | 0 |  |  |  | 8.22 | 320 | 454 | 343 | 1 | 34.345 | 23.123 | 26 | 0.6 | плавление алюминия в газовой печи; распыление жидкого алюминия азотом в приемник, заполненный азотом; | АвиаПромСталь
19 | ПЖ8С2 | Металл | Алюминиевый порошок | машиностроительная | используют для производства ферросплавов для алюмотермического восстановления | Сфероидная | 38.55 | Ra 10 — 11 Rz 30 — 56 | нет | двунаправленное | твердотельный | ПАП1 ПАП2 ПАГ1 ПАГ2 ПАГ14 | XY | Периферия | 84 | 0 | 0.10 | 0.10 | 0.31 | 0 | 0 | 0 |  | 0 | 0 | 0 | 0.08 | 0 | 0.5 | 0.13 | 0.03 | 0 | 0 | 0 | 0 | 0 | 0 | 0 | 0 | 0 | 0 | 0 | 0 |  |  |  | 1.05 | 430 | 804 | 712 | 1 | 48.3128 | 42.234 | 633 | 0.4 | плавление алюминия в газовой печи; распыление жидкого алюминия азотом в приемник, заполненный азотом; | АвиаПромСталь
20 | ПЖ8СЗ | Металл | Алюминиевый порошок | машиностроительная | используют для производства ферросплавов для алюмотермического восстановления | Сфероидная | 44.61 | Ra 10 — 15 Rz 50 — 97 | нет | двунаправленное | твердотельный | ПАП1 ПАП2 ПАГ1 ПАГ2 ПАГ15 | XY | Периферия | 86 | 0 | 0.11 | 0.11 | 4 | 0 | 0 | 368 |  | 0 | 0 | 0 | 0 | 0 | 0.6 | 0.13 | 0.03 | 0 | 0 | 0 | 0 | 0 | 0 | 0 | 0 | 0 | 0 | 0 | 0 |  |  |  | 2.28 | 657 | 1198 | 852 | 1 | 48.3619 | 43.201 | 683 | 0.3 | плавление алюминия в газовой печи; распыление жидкого алюминия азотом в приемник, заполненный азотом; | АвиаПромСталь
21 | ПЖ8М1 | Металл | Алюминиевый порошок | машиностроительная | используют для производства ферросплавов для алюмотермического восстановления | Сфероидная | 44.61 | Ra 10 — 15 Rz 50 — 97 | нет | двунаправленное | твердотельный | ПАП1 ПАП2 ПАГ1 ПАГ2 ПАГ16 | XY | Периферия | 92 | 0 | 0.12 | 0.12 | 0.32 | 0 | 0 | 438 |  | 0 | 0 | 0 | 0 | 0 | 0.7 | 0 | 0.03 | 0 | 0 | 0 | 0 | 0 | 0 | 0 | 0 | 0 | 0 | 0 | 0 |  |  |  | 8.23 | 540 | 2232 | 2992 | 1 | 38.914 | 35.132 | 733 | 0.8 | плавление алюминия в газовой печи; распыление жидкого алюминия азотом в приемник, заполненный азотом; | АвиаПромСталь
22 | ПЖ8М2 | Металл | Алюминиевый порошок | машиностроительная | используют для производства ферросплавов для алюмотермического восстановления | Сфероидная | 38.56 | Ra 10 — 11 Rz 30 — 57 | нет | двунаправленное | твердотельный | ПАП1 ПАП2 ПАГ1 ПАГ2 ПАГ17 | XY | Периферия | 98 | 0 | 0.13 | 0.13 | 4 | 0 | 0 | 508 |  | 0 | 0 | 0 | 0 | 0 | 0.8 | 0.13 | 0.03 | 0 | 0 | 0 | 0 | 0 | 0 | 0 | 0 | 0 | 0 | 0 | 0 |  |  |  | 1.06 | 650 | 454 | 343 | 1 | 34.346 | 23.124 | 27 | 0.6 | плавление алюминия в газовой печи; распыление жидкого алюминия азотом в приемник, заполненный азотом; | АвиаПромСталь
23 | ПЖ8МЗ | Металл | Алюминиевый порошок | машиностроительная | используют для производства ферросплавов для алюмотермического восстановления | Сфероидная | 44.62 | Ra 10 — 15 Rz 50 — 98 | нет | двунаправленное | твердотельный | ПАП1 ПАП2 ПАГ1 ПАГ2 ПАГ18 | XY | Периферия | 84 | 0 | [20 empty] | 0 | 0 | 0 | 0 | 0 | 0 | 0 |  |  |  | 8.24 | 760 | 2232 | 992 | 1 | 38.915 | 35.133 | 743 | 0.4 | плавление алюминия в газовой печи; распыление жидкого алюминия азотом в приемник, заполненный азотом; | АвиаПромСталь
24 | ПЖ8ВМ1 | Металл | Алюминиевый порошок | машиностроительная | используют для производства ферросплавов для алюмотермического восстановления | Сфероидная | 44.62 | Ra 10 — 15 Rz 50 — 98 | нет | двунаправленное | твердотельный | ПАП1 ПАП2 ПАГ1 ПАГ2 ПАГ19 | XY | Периферия | 86 | 0 | [20 empty] | 0 | 0 | 0 | 0 | 0 | 0 | 0 |  |  |  | 1.07 | 870 | 454 | 343 | 1 | 34.347 | 23.125 | 28 | 0.2 | плавление алюминия в газовой печи; распыление жидкого алюминия азотом в приемник, заполненный азотом; | АвиаПромСталь
25 | ПЖ8ВМ2 | Металл | Алюминиевый порошок | машиностроительная | используют для производства ферросплавов для алюмотермического восстановления | Сфероидная | 38.57 | Ra 10 — 11 Rz 30 — 58 | нет | двунаправленное | твердотельный | ПАП1 ПАП2 ПАГ1 ПАГ2 ПАГ20 | XY | Периферия | 92 | 0 | [20 empty] | 0 | 0 | 0 | 0 | 0 | 0 | 0 |  |  |  | 8.25 | 980 | 2232 | 992 | 1 | 38.916 | 35.134 | 753 | 0.0 | плавление алюминия в газовой печи; распыление жидкого алюминия азотом в приемник, заполненный азотом; | АвиаПромСталь
26 | ПЖЗВМ8 | Металл | Алюминиевый порошок | машиностроительная | используют для производства ферросплавов для алюмотермического восстановления | Сфероидная | 44.63 | Ra 10 — 15 Rz 50 — 99 | нет | двунаправленное | твердотельный | ПАП1 ПАП2 ПАГ1 ПАГ2 ПАГ21 | XY | Периферия | 98 | 0 | [20 empty] | 0 | 0 | 0 | 0 | 0 | 0 | 0 |  |  |  | 1.08 | 1090 | 454 | 343 | 1 | 34.348 | 23.126 | 29 | 0.2 | плавление алюминия в газовой печи; распыление жидкого алюминия азотом в приемник, заполненный азотом; | АвиаПромСталь
27 | ПМСВу | Металл | Медный порошок | авиационная | для изготовления фрикционных дисков, ответственных деталей, щеток электрических машин | Сфероидная. характерно наличие мелких сателлитовых частиц | 38.55 | Ra 10 — 15 Rz 50 — 97 | нет | двунаправленное | твердотельный | SA ТУ1793083001944292013 | XY | Периферия | 99.5 | 0.1 | [20 empty] | 0 | 0 | 0 | 0 | 0 | 0 | 0 |  |  |  | 8.26 | 1200 | 2232 | 2892 | 1 | 38.917 | 35.135 | 763 | 0.4 | плавление алюминия в газовой печи; распыление жидкого алюминия азотом в приемник, заполненный азотом; | АвиаПромСталь
28 | ПМСВу | Металл | Медный порошок | авиационная | для изготовления фрикционных дисков, ответственных деталей, щеток электрических машин | Сфероидная. характерно наличие мелких сателлитовых частиц | 44.60 | Ra 10 — 15 Rz 50 — 97 | нет | двунаправленное | твердотельный | SA ТУ1793083001944292014 | XY | Периферия | 99.6 | 0.022 | 0.14 | 0.14 | 0.33 | 0 | 0 | 5 |  | 0 | 0 | 0 | 0 | 0 | 0.9 | 0 | 0.03 | 0 | 0 | 0 | 0 | 0 | 0 | 0 | 0 | 0 | 0 | 0 | 0 |  |  |  | 8.22 | 100 | 465 | 157 | 1 | 48.3128 | 42.234 | 633 | 0.4 | плавление алюминия в газовой печи; распыление жидкого алюминия азотом в приемник, заполненный азотом; | АвиаПромСталь
29 | ПМАy | Металл | Медный порошок | авиационная | для изготовления фрикционных дисков, ответственных деталей, щеток электрических машин | Сфероидная. характерно наличие мелких сателлитовых частиц | 44.60 | Ra 10 — 11 Rz 30 — 58 | нет | двунаправленное | твердотельный | SA ТУ1793083001944292015 | XY | Периферия | 99.45 | 0.043 | 0.15 | 0.15 | 0 | 0 | 0 | 6 |  | 0 | 0 | 0 | 0.08 | 0 | 0.10 | 0.13 | 0.03 | 0 | 0 | 0 | 0 | 0 | 0 | 0 | 0 | 0 | 0 | 0 | 0 |  |  |  | 1.05 | 2100 | 536 | 169 | 1 | 48.3619 | 43.201 | 683 | 0.3 | плавление алюминия в газовой печи; распыление жидкого алюминия азотом в приемник, заполненный азотом; | АвиаПромСталь
30 | ПМу | Металл | Медный порошок | авиационная | для изготовления фрикционных дисков, ответственных деталей, щеток электрических машин | Сфероидная. характерно наличие мелких сателлитовых частиц | 38.56 | Ra 10 — 15 Rz 50 — 98 | нет | двунаправленное | твердотельный | SA ТУ1793083001944292016 | XY | Периферия | 99.5 | 0.064 | 0.16 | 0.16 | 0.34 | 0 | 0 | 7 |  | 0 | 0 | 0 | 0.08 | 0 | 0.11 | 0.13 | 0.03 | 0 | 0 | 0 | 0 | 0 | 0 | 0 | 0 | 0 | 0 | 0 | 0 |  |  |  | 2.28 | 656 | 607 | 181 | 1 | 38.914 | 35.132 | 733 | 0.8 | плавление алюминия в газовой печи; распыление жидкого алюминия азотом в приемник, заполненный азотом; | АвиаПромСталь
31 | ПМС1 | Металл | Медный порошок | авиационная | для изготовления фрикционных дисков, ответственных деталей, щеток электрических машин | Сфероидная. характерно наличие мелких сателлитовых частиц | 44.61 | Ra 10 — 15 Rz 50 — 98 | нет | двунаправленное | твердотельный | SA ТУ1793083001944292017 | XY | Периферия | 99.6 | 0.085 | 0.17 | 0.17 | 4 | 0 | 0 | 0.7 |  | 0 | 0 | 0 | 0.08 | 0 | 0.12 | 0.13 | 0.03 | 0 | 0 | 0 | 0 | 0 | 0 | 0 | 0 | 0 | 0 | 0 | 0 |  |  |  | 8.23 | 320 | 454 | 343 | 1 | 34.346 | 23.124 | 27 | 0.6 | плавление алюминия в газовой печи; распыление жидкого алюминия азотом в приемник, заполненный азотом; | АвиаПромСталь
32 | ПМСly | Металл | Медный порошок | авиационная | для изготовления фрикционных дисков, ответственных деталей, щеток электрических машин | Сфероидная. характерно наличие мелких сателлитовых частиц | 44.61 | Ra 10 — 11 Rz 30 — 59 | нет | двунаправленное | твердотельный | SA ТУ1793083001944292018 | XY | Периферия | 99.45 | 0.106 | 0.0091 | 0.057 | 0.054 | 0 | 0 | 0.8 |  | 0 | 0 | 0 | 0.09 | 1 | 0.12 | 0.13 | 0.03 | 0 | 0 | 0 | 0 | 0 | 0 | 0 | 0 | 0 | 0 | 0 | 0 |  |  |  | 1.07 | 650 | 454 | 343 | 1 | 34.347 | 23.125 | 28 | 0.6 | механический; физикохимический. | MGP Metall
33 | ПМС2 | Металл | Медный порошок | авиационная | для изготовления фрикционных дисков, ответственных деталей, щеток электрических машин | Сфероидная. характерно наличие мелких сателлитовых частиц | 38.57 | Ra 10 — 15 Rz 50 — 100 | нет | двунаправленное | твердотельный | SA ТУ1793083001944292019 | XY | Периферия | 99.5 | 0.127 | 0.07 | 0.007 | 0.094 | 0 | 0 | 0.009 |  | 0 | 0 | 0 | 0.10 | 0 | 0.0012 | 0 | 0 | 0 | 0 | 0 | 0 | 0 | 0 | 0 | 0 | 0 | 0 | 0 | 0 |  |  |  | 8.23 | 100 | 465 | 193 | 1 | 48.4110 | 42.235 | 783 | 0.4 | механический; физикохимический. | «УралОЦМ», АО
34 | ПМС2у | Металл | Медный порошок | авиационная | для изготовления фрикционных дисков, ответственных деталей, щеток электрических машин | Сфероидная. характерно наличие мелких сателлитовых частиц | 44.62 | Ra 10 — 15 Rz 50 — 97 | нет | двунаправленное | твердотельный | SA ТУ1793083001944292020 | XY | Периферия | 99.6 | 0.0148 | 0.0077 | 0.043 | 0.134 | 0 | 0 | 0.010 |  | 0 | 0 | 0 | 0.11 | 1 | 0.0012 | 0.13 | 0.03 | 0 | 0 | 0 | 0 | 0 | 0 | 0 | 0 | 0 | 0 | 0 | 0 |  |  |  | 1.06 | 2100 | 536 | 205 | 1 | 48.4601 | 43.202 | 833 | 0.3 | механический; физикохимический. | MGP Metall
35 | ПМСК | Металл | Медный порошок | авиационная | для изготовления фрикционных дисков, ответственных деталей, щеток электрических машин | Сфероидная. характерно наличие мелких сателлитовых частиц | 44.62 | Ra 10 — 15 Rz 50 — 97 | нет | двунаправленное | твердотельный | SA ТУ1793083001944292021 | XY | Периферия | 98.45 | 0.169 | 0.0161 | 0.093 | 0.174 | 0 | 0 | 0.011 |  | 0 | 0 | 0 | 0.12 | 2 | 0.0012 | 0 | 0 | 0 | 0 | 0 | 0 | 0 | 0 | 0 | 0 | 0 | 0 | 0 | 0 |  |  |  | 2.29 | 656 | 607 | 217 | 1 | 38.915 | 35.133 | 883 | 0.8 | механический; физикохимический. | «УралОЦМ», АО
36 | ПМСН | Металл | Медный порошок | авиационная | для изготовления фрикционных дисков, ответственных деталей, щеток электрических машин | Сфероидная. характерно наличие мелких сателлитовых частиц | 38.58 | Ra 10 — 11 Rz 30 — 59 | нет | двунаправленное | твердотельный | SA ТУ1793083001944292022 | XY | Периферия | 98.5 | 0.190 | 0.07 | 0.007 | 0.214 | 0 | 0 | 0.012 |  | 0 | 0 | 0 | 0.13 | 3 | 0.0012 | 0 | 0 | 0 | 0 | 0 | 0 | 0 | 0 | 0 | 0 | 0 | 0 | 0 | 0 |  |  |  | 8.24 | 320 | 454 | 343 | 1 | 34.347 | 23.125 | 28 | 0.6 | механический; физикохимический. | MGP Metall
37 | ПНКУТ1 | Металл | Никелевый порошок | металлургия | для изготовления изделий в порошковой металлургии, в производстве сварочных электродов, магнитов, электроконтактов | Сфероидная | 10.2 | Ra 10 — 11 Rz 30 — 60 | нет | двунаправленное | твердотельный | ПНК-УТ1 | XY | Периферия | 0 | 0 | 0.0077 | 0.043 | 0.254 | 0 | 0 | 0 |  | 0 | 0 | 0 | 0.14 | 4 | 0.0012 | 0.13 | 0.03 | 0 | 0 | 0 | 0 | 0 | 0 | 0 | 0 | 0 | 0 | 0 | 0 |  |  |  | 1.08 | 650 | 454 | 343 | 1 | 34.348 | 23.126 | 29 | 0.6 | механический; физикохимический. | «УралОЦМ», АО
38 | ПНКУТ2 | Металл | Никелевый порошок | металлургия | для изготовления изделий в порошковой металлургии, в производстве сварочных электродов, магнитов, электроконтактов | Сфероидная | 9.8 | Ra 10 — 15 Rz 50 — 100 | нет | двунаправленное | твердотельный | ПНК-УТ2 | XY | Периферия | 0 | 0 | 0.0161 | 0.093 | 0.294 | 0 | 0 | 0 |  | 0 | 0 | 0 | 0.15 | 5 | 0 | 0 | 0 | 0 | 0 | 0 | 0 | 0 | 0 | 0 | 0 | 0 | 0 | 0 | 0 |  |  |  | 8.24 | 100 | 465 | 229 | 1 | 48.5092 | 42.236 | 933 | 0.4 | механический; физикохимический. | MGP Metall
39 | пнкутз | Металл | Никелевый порошок | металлургия | для изготовления изделий в порошковой металлургии, в производстве сварочных электродов, магнитов, электроконтактов | Сфероидная | 9.9 | Ra 10 — 15 Rz 50 — 97 | нет | двунаправленное | твердотельный | ПНК-УТ3 | XY | Периферия | 0 | 0 | 0.07 | 0.007 | 0.334 | 0 | 0 | 0 |  | 0 | 0 | 0 | 0.16 | 6 | 0 | 0 | 0 | 0 | 0 | 0 | 0 | 0 | 0 | 0 | 0 | 0 | 0 | 0 | 0 |  |  |  | 1.07 | 2100 | 536 | 241 | 1 | 48.5583 | 43.203 | 983 | 0.3 | механический; физикохимический. | «УралОЦМ», АО
40 | ПНКУТ4 | Металл | Никелевый порошок | металлургия | для изготовления изделий в порошковой металлургии, в производстве сварочных электродов, магнитов, электроконтактов | Сфероидная | 10.3 | Ra 10 — 15 Rz 50 — 97 | нет | двунаправленное | твердотельный | ПНК-УТ4 | XY | Периферия | 0 | 0 | 0.0077 | 0.043 | 0.374 | 0 | 0 | 0.016 |  | 0 | 0 | 0 | 0.17 | 7 | 0 | 0.13 | 0.03 | 0 | 0 | 0 | 0 | 0 | 0 | 0 | 0 | 0 | 0 | 0 | 0 |  |  |  | 2.30 | 656 | 607 | 253 | 1 | 38.916 | 35.134 | 103 | 0.8 | механический; физикохимический. | MGP Metall
41 | ПНКOTl | Металл | Никелевый порошок | металлургия | для изготовления изделий в порошковой металлургии, в производстве сварочных электродов, магнитов, электроконтактов | Сфероидная | 9.10 | Ra 10 — 11 Rz 30 — 60 | нет | двунаправленное | твердотельный | ПНК-УТ5 | XY | Периферия | 0 | 0 | 0.0161 | 0.093 | 0.414 | 0 | 0 | 0.017 |  | 0 | 0 | 0 | 0.18 | 8 | 0 | 0 | 0 | 0 | 0 | 0 | 0 | 0 | 0 | 0 | 0 | 0 | 0 | 0 | 0 |  |  |  | 8.25 | 320 | 454 | 343 | 1 | 34.348 | 23.126 | 29 | 0.6 | механический; физикохимический. | «УралОЦМ», АО
42 | ПНК0Т2 | Металл | Никелевый порошок | металлургия | для изготовления изделий в порошковой металлургии, в производстве сварочных электродов, магнитов, электроконтактов | Сфероидная | 9.11 | Ra 10 — 11 Rz 30 — 61 | нет | двунаправленное | твердотельный | ПНК-УТ6 | XY | Периферия | 0 | 0 | 0 | 0.001 | 0 | 0 | 0 | 0 |  | 0 | 99.7 | 0 | 0 | 0 | 0 | 0 | 0 | 0 | 0 | 0 | 0 | 0 | 0.001 | 0.003 | 0.001 | 0.003 | 0 | 0 | 0 |  |  |  | 1.08 | 2100 | 536 | 265 | 1 | 48.5584 | 43.204 | 108 | 0.3 | путем восстановления основного карбоната никеля в водной среде при повышенной температуре | DELORO STELLITE LP
43 | пнкотз | Металл | Никелевый порошок | металлургия | для изготовления изделий в порошковой металлургии, в производстве сварочных электродов, магнитов, электроконтактов | Сфероидная | 10.4 | Ra 10 — 15 Rz 50 — 100 | нет | двунаправленное | твердотельный | ПНК-УТ7 | XY | Периферия | 0 | 0 | 0 | 0.001 | 0 | 0 | 0 | 0 |  | 0 | 99.8 | 0 | 0 | 0 | 0 | 0 | 0 | 0 | 0 | 0 | 0 | 0 | 0.001 | 0.005 | 0.001 | 0.003 | 0 | 0 | 0 |  |  |  | 2.31 | 656 | 607 | 277 | 1 | 38.917 | 35.135 | 32 | 0.8 | путем восстановления основного карбоната никеля в водной среде при повышенной температуре | DELORO STELLITE LP
44 | ПНК0Т4 | Металл | Никелевый порошок | металлургия | для изготовления изделий в порошковой металлургии, в производстве сварочных электродов, магнитов, электроконтактов | Сфероидная | 9.12 | Ra 10 — 15 Rz 50 — 97 | нет | двунаправленное | твердотельный | ПНК-УТ8 | XY | Периферия | 0 | 0 | 0 | 0.001 | 0 | 0 | 0 | 0 |  | 0 | 99.9 | 0 | 0 | 0 | 0 | 0 | 0 | 0 | 0 | 0 | 0 | 0 | 0.001 | 0.005 | 0.001 | 0.003 | 0 | 0 | 0 |  |  |  | 8.26 | 320 | 454 | 343 | 1 | 34.349 | 23.127 | 30 | 0.6 | путем восстановления основного карбоната никеля в водной среде при повышенной температуре | DELORO STELLITE LP
45 | ПНК1Л5 | Металл | Никелевый порошок | металлургия | для изготовления изделий в порошковой металлургии, в производстве сварочных электродов, магнитов, электроконтактов | Сфероидная | 9.13 | Ra 10 — 15 Rz 50 — 97 | нет | двунаправленное | твердотельный | ПНК-УТ9 | XY | Периферия | 0 | 0 | 0 | 0.001 | 0 | 0 | 0 | 0 |  | 0 | 99.10 | 0 | 0 | 0 | 0 | 0 | 0 | 0 | 0 | 0 | 0 | 0 | 0.001 | 0.005 | 0.001 | 0.003 | 0 | 0 | 0 |  |  |  | 1.09 | 2100 | 536 | 289 | 1 | 48.5585 | 43.205 | 118 | 0.3 | путем восстановления основного карбоната никеля в водной среде при повышенной температуре | DELORO STELLITE LP
46 | ПНК1Л6 | Металл | Никелевый порошок | металлургия | для изготовления изделий в порошковой металлургии, в производстве сварочных электродов, магнитов, электроконтактов | Сфероидная | 10.5 | Ra 10 — 11 Rz 30 — 61 | нет | двунаправленное | твердотельный | ПНК-УТ10 | XY | Периферия | 0 | 0 | 0 | 0.001 | 0 | 0 | 0 | 0 |  | 0 | 99.11 | 0 | 0 | 0 | 0 | 0 | 0 | 0 | 0 | 0 | 0 | 0 | 0.001 | 0.003 | 0.001 | 0.003 | 0 | 0 | 0 |  |  |  | 2.32 | 656 | 607 | 301 | 1 | 38.918 | 35.136 | 132 | 0.8 | путем восстановления основного карбоната никеля в водной среде при повышенной температуре | DELORO STELLITE LP
47 | ПНКЛ7 | Металл | Никелевый порошок | металлургия | для изготовления изделий в порошковой металлургии, в производстве сварочных электродов, магнитов, электроконтактов | Сфероидная | 9.14 | Ra 10 — 11 Rz 30 — 62 | нет | двунаправленное | твердотельный | ПНК-УТ11 | XY | Периферия | 0 | 0 | 0 | 0.001 | 0 | 0 | 0 | 0 |  | 0 | 99.12 | 0 | 0 | 0 | 0 | 0 | 0 | 0 | 0 | 0 | 0 | 0 | 0.001 | 0.003 | 0.001 | 0.003 | 0 | 0 | 0 |  |  |  | 8.27 | 320 | 454 | 343 | 1 | 34.350 | 23.128 | 31 | 0.6 | путем восстановления основного карбоната никеля в водной среде при повышенной температуре | DELORO STELLITE LP
48 | ПНК1Л8 | Металл | Никелевый порошок | металлургия | для изготовления изделий в порошковой металлургии, в производстве сварочных электродов, магнитов, электроконтактов | Сфероидная | 9.15 | Ra 10 — 15 Rz 50 — 100 | нет | двунаправленное | твердотельный | ПНК-УТ12 | XY | Периферия | 0 | 0 | 0 | 0.001 | 0 | 0 | 0 | 0 |  | 0 | 99.13 | 0 | 0 | 0 | 0 | 0 | 0 | 0 | 0 | 0 | 0 | 0 | 0.001 | 0.005 | 0.001 | 0.003 | 0 | 0 | 0 |  |  |  | 1.10 | 2100 | 536 | 313 | 1 | 48.5586 | 43.206 | 128 | 0.3 | путем восстановления основного карбоната никеля в водной среде при повышенной температуре | DELORO STELLITE LP
49 | ПНК2Т1 | Металл | Никелевый порошок | металлургия | для изготовления изделий в порошковой металлургии, в производстве сварочных электродов, магнитов, электроконтактов | Сфероидная | 10.6 | Ra 10 — 15 Rz 50 — 97 | нет | двунаправленное | твердотельный | ПНК-УТ13 | XY | Периферия | 0 | 0 | 0 | 0.001 | 0 | 0 | 0 | 0 |  | 0 | 99.14 | 0 | 0 | 0 | 0 | 0 | 0 | 0 | 0 | 0 | 0 | 0 | 0.001 | 0.005 | 0.001 | 0.003 | 0 | 0 | 0 |  |  |  | 2.33 | 656 | 607 | 325 | 1 | 38.919 | 35.137 | 133 | 0.8 | путем восстановления основного карбоната никеля в водной среде при повышенной температуре | DELORO STELLITE LP
50 | ПНК2Т2 | Металл | Никелевый порошок | металлургия | для изготовления изделий в порошковой металлургии, в производстве сварочных электродов, магнитов, электроконтактов | Сфероидная | 9.16 | Ra 10 — 15 Rz 50 — 97 | нет | двунаправленное | твердотельный | ПНК-УТ14 | XY | Периферия | 0 | 0 | 0 | 0.001 | 0 | 0 | 0 | 0 |  | 0 | 99.15 | 0 | 0 | 0 | 0 | 0 | 0 | 0 | 0 | 0 | 0 | 0 | 0.001 | 0.005 | 0.001 | 0.003 | 0 | 0 | 0 |  |  |  | 8.28 | 320 | 454 | 343 | 1 | 34.351 | 23.129 | 32 | 0.6 | путем восстановления основного карбоната никеля в водной среде при повышенной температуре | DELORO STELLITE LP
51 | ПНК2ТЗ | Металл | Никелевый порошок | металлургия | для изготовления изделий в порошковой металлургии, в производстве сварочных электродов, магнитов, электроконтактов | Сфероидная | 9.17 | Ra 10 — 11 Rz 30 — 62 | нет | двунаправленное | твердотельный | ПНК-УТ15 | XY | Периферия | 0 | 0 | 0 | 0.001 | 0 | 0 | 0 | 0 |  | 0 | 99.16 | 0 | 0 | 0 | 0 | 0 | 0 | 0 | 0 | 0 | 0 | 0 | 0.001 | 0.003 | 0.001 | 0.003 | 0 | 0 | 0 |  |  |  | 1.11 | 2100 | 536 | 337 | 1 | 48.5587 | 43.207 | 138 | 0.3 | путем восстановления основного карбоната никеля в водной среде при повышенной температуре | DELORO STELLITE LP
52 | ПНК2Т4 | Металл | Никелевый порошок | металлургия | для изготовления изделий в порошковой металлургии, в производстве сварочных электродов, магнитов, электроконтактов | Сфероидная | 10.7 | Ra 10 — 11 Rz 30 — 63 | нет | двунаправленное | твердотельный | ПНК-УТ16 | XY | Периферия | 0 | 0 | 0 | 0.001 | 0 | 0 | 0 | 0 |  | 0 | 99.17 | 0 | 0 | 0 | 0 | 0 | 0 | 0 | 0 | 0 | 0 | 0 | 0.001 | 0.003 | 0.001 | 0.003 | 0 | 0 | 0 |  |  |  | 2.34 | 656 | 607 | 349 | 1 | 38.920 | 35.138 | 143 | 0.8 | путем восстановления основного карбоната никеля в водной среде при повышенной температуре | DELORO STELLITE LP
53 | ПНК2Л5 | Металл | Никелевый порошок | металлургия | для изготовления изделий в порошковой металлургии, в производстве сварочных электродов, магнитов, электроконтактов | Сфероидная | 9.18 | Ra 10 — 15 Rz 50 — 100 | нет | двунаправленное | твердотельный | ПНК-УТ17 | XY | Периферия | 0 | 0 | 0 | 0.001 | 0 | 0 | 0 | 0 |  | 0 | 99.18 | 0 | 0 | 0 | 0 | 0 | 0 | 0 | 0 | 0 | 0 | 0 | 0.001 | 0.005 | 0.001 | 0.003 | 0 | 0 | 0 |  |  |  | 8.29 | 320 | 454 | 343 | 1 | 34.352 | 23.130 | 33 | 0.6 | путем восстановления основного карбоната никеля в водной среде при повышенной температуре | DELORO STELLITE LP
54 | ПНК2Л6 | Металл | Никелевый порошок | металлургия | для изготовления изделий в порошковой металлургии, в производстве сварочных электродов, магнитов, электроконтактов | Сфероидная | 9.19 | Ra 10 — 15 Rz 50 — 97 | нет | двунаправленное | твердотельный | ПНК-УТ18 | XY | Периферия | 0 | 0 | 0 | 0.001 | 0 | 0 | 0 | 0 |  | 0 | 99.19 | 0 | 0 | 0 | 0 | 0 | 0 | 0 | 0 | 0 | 0 | 0 | 0.001 | 0.005 | 0.001 | 0.003 | 0 | 0 | 0 |  |  |  | 1.12 | 2100 | 536 | 361 | 1 | 48.5588 | 43.208 | 1483333 | 0.3 | путем восстановления основного карбоната никеля в водной среде при повышенной температуре | DELORO STELLITE LP
55 | ПНК2Л7 | Металл | Никелевый порошок | металлургия | для изготовления изделий в порошковой металлургии, в производстве сварочных электродов, магнитов, электроконтактов | Сфероидная | 10.8 | Ra 10 — 15 Rz 50 — 97 | нет | двунаправленное | твердотельный | ПНК-УТ19 | XY | Периферия | 0 | 0 | 0 | 0.001 | 0 | 0 | 0 | 0 |  | 0 | 99.20 | 0 | 0 | 0 | 0 | 0 | 0 | 0 | 0 | 0 | 0 | 0 | 0.001 | 0.005 | 0.001 | 0.003 | 0 | 0 | 0 |  |  |  | 2.35 | 656 | 607 | 373 | 1 | 38.921 | 35.139 | 15 | 0.8 | путем восстановления основного карбоната никеля в водной среде при повышенной температуре | DELORO STELLITE LP
56 | ПНК2Л8 | Металл | Никелевый порошок | металлургия | для изготовления изделий в порошковой металлургии, в производстве сварочных электродов, магнитов, электроконтактов | Сфероидная | 9.20 | Ra 10 — 11 Rz 30 — 63 | нет | двунаправленное | твердотельный | ПНК-УТ20 | XY | Периферия | 0 | 0 | 0 | 0.001 | 0 | 0 | 0 | 0 |  | 0 | 99.21 | 0 | 0 | 0 | 0 | 0 | 0 | 0 | 0 | 0 | 0 | 0 | 0.001 | 0.003 | 0.001 | 0.003 | 0 | 0 | 0 |  |  |  | 8.30 | 320 | 454 | 343 | 1 | 34.353 | 23.131 | 34 | 0.6 | путем восстановления основного карбоната никеля в водной среде при повышенной температуре | DELORO STELLITE LP
57 | ПНК2К9 | Металл | Никелевый порошок | металлургия | для изготовления изделий в порошковой металлургии, в производстве сварочных электродов, магнитов, электроконтактов | Сфероидная | 9.21 | Ra 10 — 11 Rz 30 — 64 | нет | двунаправленное | твердотельный | ПНК-УТ21 | XY | Периферия | 0 | 0 | 0 | 0.001 | 0 | 0 | 0 | 0 |  | 0 | 99.22 | 0 | 0 | 0 | 0 | 0 | 0 | 0 | 0 | 0 | 0 | 0 | 0.001 | 0.003 | 0.001 | 0.003 | 0 | 0 | 0 |  |  |  | 1.13 | 2100 | 536 | 385 | 1 | 48.5589 | 43.209 | 33 | 0.3 | путем восстановления основного карбоната никеля в водной среде при повышенной температуре | DELORO STELLITE LP
58 | ПНК2КЮ | Металл | Никелевый порошок | металлургия | для изготовления изделий в порошковой металлургии, в производстве сварочных электродов, магнитов, электроконтактов | Сфероидная | 10.9 | Ra 10 — 15 Rz 50 — 100 | нет | двунаправленное | твердотельный | ПНК-УТ22 | XY | Периферия | 0 | 0 | 0 | 0.001 | 0 | 0 | 0 | 0 |  | 0 | 99.23 | 0 | 0 | 0 | 0 | 0 | 0 | 0 | 0 | 0 | 0 | 0 | 0.001 | 0.005 | 0.001 | 0.003 | 0 | 0 | 0 |  |  |  | 2.36 | 656 | 607 | 397 | 1 | 38.922 | 35.140 | 163 | 0.8 | путем восстановления основного карбоната никеля в водной среде при повышенной температуре | DELORO STELLITE LP
59 | ПНЭ1 | Металл | Никелевый порошок | металлургия | для изготовления изделий в порошковой металлургии, в производстве сварочных электродов, магнитов, электроконтактов | Сфероидная | 9.22 | Ra 10 — 15 Rz 50 — 97 | нет | двунаправленное | твердотельный | ПНК-УТ23 | XY | Периферия | 0 | 0 | 0 | 0.001 | 0 | 0 | 0 | 0 |  | 0 | 99.24 | 0 | 0 | 0 | 0 | 0 | 0 | 0 | 0 | 0 | 0 | 0 | 0.001 | 0.005 | 0.001 | 0.003 | 0 | 0 | 0 |  |  |  | 8.31 | 320 | 454 | 343 | 1 | 34.354 | 23.132 | 35 | 0.6 | путем восстановления основного карбоната никеля в водной среде при повышенной температуре | DELORO STELLITE LP
60 | ПНЭ2 | Металл | Никелевый порошок | металлургия | для изготовления изделий в порошковой металлургии, в производстве сварочных электродов, магнитов, электроконтактов | Сфероидная | 9.23 | Ra 10 — 15 Rz 50 — 97 | нет | двунаправленное | твердотельный | ПНК-УТ24 | XY | Периферия | 0 | 0 | 0 | 0.001 | 0 | 0 | 0 | 0 |  | 0 | 99.25 | 0 | 0 | 0 | 0 | 0 | 0 | 0 | 0 | 0 | 0 | 0 | 0.001 | 0.005 | 0.001 | 0.003 | 0 | 0 | 0 |  |  |  | 1.14 | 2100 | 536 | 409 | 1 | 48.5590 | 43.210 | 168 | 0.3 | путем восстановления основного карбоната никеля в водной среде при повышенной температуре | DELORO STELLITE LP
61 | ПНЭ3 | Металл | Никелевый порошок | металлургия | для изготовления изделий в порошковой металлургии, в производстве сварочных электродов, магнитов, электроконтактов | Сфероидная | 10.10 | Ra 10 — 11 Rz 30 — 64 | нет | двунаправленное | твердотельный | ПНК-УТ25 | XY | Периферия | 0 | 0 | 0 | 0.001 | 0 | 0 | 0 | 0 |  | 0 | 99.26 | 0 | 0 | 0 | 0 | 0 | 0 | 0 | 0 | 0 | 0 | 0 | 0.001 | 0.003 | 0.001 | 0.003 | 0 | 0 | 0 |  |  |  | 2.37 | 656 | 607 | 421 | 1 | 38.923 | 35.141 | 173 | 0.8 | путем восстановления основного карбоната никеля в водной среде при повышенной температуре | DELORO STELLITE LP
62 | ПдАП-1 | Металл | Палладиевый порошок | электротехническая, химическая | для изготовления из делий (контактов) методами порошковой металлургии, сплавов, полуфабрика тов, химикалий | Сфероидная | 1.6 | Ra 10 — 15 Rz 50 — 98 | нет | двунаправленное | твердотельный | ПП1, ПП-1, ПП-3 | XY | Периферия | 0 | 0 | 0 | 0 | 0 | 0 | 0 | 0 |  | 0 | 0 | 0 | 0 | 0 | 0 | 0 | 0 | 0 | 0 | 0 | 0 | 0 | 0 | 0.001 | 0 | 0 | 0.005 | 99.95 | 0.025 |  |  |  | 0.3 | 181 | 1592 | 2604 | 2 | 48.5591 | 43.211 | 178 | 0.13 | восстановлением палладия муравьинокислым натрием или муравьиной кислотой | Техномет
63 | ПдАП-2 | Металл | Палладиевый порошок | электротехническая, химическая | для изготовления из делий (контактов) методами порошковой металлургии, сплавов, полуфабрика тов, химикалий | Сфероидная | 1.8 | Ra 10 — 11 Rz 30 — 65 | нет | двунаправленное | твердотельный | ПП1, ПП-1, ПП-4 | XY | Периферия | 0 | 0 | 0 | 0 | 0 | 0 | 0 | 0 |  | 0 | 0 | 0 | 0 | 0 | 0 | 0 | 0 | 0 | 0 | 0 | 0 | 0 | 0 | 0.005 | 0 | 0 | 0.01 | 99.9 | 0.05 |  |  |  | 0.7 | 182 | 1595 | 2654 | 2 | 38.924 | 35.142 | 183 | 0.18 | восстановлением палладия муравьинокислым натрием или муравьиной кислотой | Техномет
64 | Х23Н18КБ | Металл | Сплав из хрома | металлургия | для изготовления детали камер сгорания, хомуты, подвески и другие детали крепления котлов, муфелей, бесшовные трубы | [10 empty] | 1 |  | 2 | 67 |  |  |  |  | 24 | 20 |  | 0.2 | [6 empty] | 0.02 | [12 empty] | 7.88 | 895 | 1050
65 | Х23Н18Б | Металл | Сплав из хрома | металлургия | для изготовления детали камер сгорания, хомуты, подвески и другие детали крепления котлов, муфелей, бесшовные трубы | [10 empty] | 0.99 |  | 1.78 | 69 |  |  |  |  | 23 | 17.8 |  | 0.19 | [6 empty] | 0.0178 | [12 empty] | 7.7 | 906 | 1080
66 | Х23Н18МсЦ | Металл | Сплав из хрома | металлургия | для изготовления детали камер сгорания, хомуты, подвески и другие детали крепления котлов, муфелей, бесшовные трубы | [10 empty] | 0.8 |  | 1.98 | 61 |  |  |  |  | 25 | 19 |  | 0.17 | [6 empty] | 0.0198 | [12 empty] | 7.45 | 1009 | 1239
67 | Х23Н18МсБ | Металл | Сплав из хрома | металлургия | для изготовления детали камер сгорания, хомуты, подвески и другие детали крепления котлов, муфелей, бесшовные трубы | [10 empty] | 0.76 |  | 1.44 | 60 |  |  |  |  | 22 | 18.6 |  | 0.19 | [6 empty] | 0.0144 | [12 empty] | 7.65 | 954 | 1109
68 | Mg | Металл | Жидкий металл | электро-химическая | для создания керметов |  |  |  | аргон | [38 empty] | 656 |  | 681
69 | Al | Металл | Жидкий металл | электро-химическая | для создания керметов |  |  |  | вакуум | [38 empty] | 320 |  | 660
70 | V | Металл | Жидкий металл | электро-химическая | для создания керметов | [42 empty] | 2100 |  | 1710
71 | Cr | Металл | Жидкий металл | электро-химическая | для создания керметов | [42 empty] | 656 |  | 1950
72 | Fe | Металл | Жидкий металл | электро-химическая | для создания керметов | [42 empty] | 181 |  | 1550
73 | Co | Металл | Жидкий металл | электро-химическая | для создания керметов | [42 empty] | 182 |  | 1495
74 | Ni | Металл | Жидкий металл | электро-химическая | для создания керметов |  |  |  | гелий | [38 empty] | 895 |  | 1520
75 | Сu | Металл | Жидкий металл | электро-химическая | для создания керметов |  |  |  | водород | [38 empty] | 906 |  | 1100
76 | Nb | Металл | Жидкий металл | электро-химическая | для создания керметов |  |  |  | азот, гелий | [38 empty] | 1009 |  | 2415
77 | Mo | Металл | Жидкий металл | электро-химическая | для создания керметов |  |  |  | вакуум | [38 empty] | 954 |  | 2620
78 | Sn | Металл | Жидкий металл | электро-химическая | для создания керметов | [42 empty] | 656 |  | 232
79 | Ta | Металл | Жидкий металл | электро-химическая | для создания керметов | [42 empty] | 320 |  | 2996
80 | W | Металл | Жидкий металл | электро-химическая | для создания керметов | [42 empty] | 2100 |  | 3410
81 | Re | Металл | Жидкий металл | электро-химическая | для создания керметов | [42 empty] | 656 |  | 3167
82 | ПЖ0М1 | Металл | Железный порошок | [15 empty] | 95 | [27 empty] | 5.8 | 400
83 | ПЖ1М1 | Металл | Железный порошок | [15 empty] | 95.8 | [27 empty] | 5.7 | 400
84 | ПЖ1М2 | Металл | Железный порошок | [15 empty] | 95 | [27 empty] | 5.6 | 400
85 | ПЖ2М1 | Металл | Железный порошок | [15 empty] | 96 | [27 empty] | 5.8 | 400
86 | ПЖ0М2 | Металл | Железный порошок | [15 empty] | 95.9 | [27 empty] | 5.8 | 400
87 | ПЖ2М2 | Металл | Железный порошок | [15 empty] | 96 | [27 empty] | 5.7 | 400
88 | ПЖ0МЗ | Металл | Железный порошок | [15 empty] | 97 | [27 empty] | 5.6 | 400
89 | ПЖ1МЗ | Металл | Железный порошок | [15 empty] | 95.10 | [27 empty] | 5.8 | 400
90 | ПЖ2МЗ | Металл | Железный порошок | [15 empty] | 97 | [27 empty] | 5.8 | 400
91 | ПЖ3М1 | Металл | Железный порошок | [15 empty] | 98 | [27 empty] | 5.3 | 400
92 | ПЖ3М2 | Металл | Железный порошок | [15 empty] | 95.11 | [27 empty] | 5.4 | 400
93 | ПЖ3М3 | Металл | Железный порошок | [15 empty] | 98 | [27 empty] | 5.5 | 400
94 | ПЖ4М1 | Металл | Железный порошок | [15 empty] | 99 | [27 empty] | 5.6 | 400
95 | ПЖ4М2 | Металл | Железный порошок | [15 empty] | 95.12 | [27 empty] | 5.3 | 400
96 | ПЖ4М3 | Металл | Железный порошок | [15 empty] | 99 | [27 empty] | 5.3 | 400
97 | ПВЖ1 | Металл | Железный порошок | [15 empty] | 90 | [27 empty] | 6 | 400
98 | ПВЖ2 | Металл | Железный порошок | [15 empty] | 95.13 | [27 empty] | 5.9 | 400
99 | ПВЖЗ | Металл | Железный порошок | [15 empty] | 90 | [27 empty] | 5.8 | 400
100 | ПВЖ4 | Металл | Железный порошок | [15 empty] | 91 | [27 empty] | 5.5 | 400
101 | ПВЖ5 | Металл | Железный порошок | [30 empty] | 40 | 35 | [11 empty] | 7.4 | 70 |  | 45
102 | ВАМК-24 | Металл | порошковый материал с твердыми смазками |  | сохраняют смазочную способность |  |  |  | вакуум | [24 empty] | 42 | [11 empty] | 15 | 8 | 90 |  | 600
103 | ВАМК-25 | Металл | порошковый материал с твердыми смазками |  | сохраняют смазочную способность |  |  |  | вакуум | [37 empty] | 8.5 | 120 |  | 30
104 | ВАМК-26 | Металл | порошковый материал с твердыми смазками |  | сохраняют смазочную способность |  |  |  | вакуум | [37 empty] | 8.5 | 180 |  | 540
105 | ВАМК-27 | Металл | порошковый материал с твердыми смазками |  | сохраняют смазочную способность |  |  |  | вакуум | [37 empty] | 7.7 | 150 |  | 110
106 | ВАМК-28 | Металл | порошковый материал с твердыми смазками |  | сохраняют смазочную способность |  |  |  | вакуум | [5 empty] | 90 | 0 | 0 | 0 | 2.3 | 0 | 0 | [16 empty] | 0 | [7 empty] | 14 |  | 250
107 | АлП | Металл | Порошковые цветные металлы | [11 empty] | 90 | 0 | 0.5 | 0.5 | 8 | 2 | 0 | [16 empty] | 0 | [9 empty] | 350
108 | АлПД2 | Металл | Порошковые цветные металлы | [11 empty] | 90 | 0 | 0 | 0.5 | 12 | 0 | 0 | [16 empty] | 0 | [9 empty] | 750
109 | АлПЖ2 | Металл | Порошковые цветные металлы | [11 empty] | 90 | 0 | 0 | 0.5 | 0 | 0 | 0 | [16 empty] | 0 | [9 empty] | 830
110 | АлПЖ8 | Металл | Порошковые цветные металлы | [11 empty] | 90 | 0 | 0 | 0.5 | 0 | 0 | 0 | [16 empty] | 0 | [9 empty] | 454
111 | АлПЖ12 | Металл | Порошковые цветные металлы | [11 empty] | 90 | 2 | 2 | 0.5 | 0 | 2 | 10 | [16 empty] | 0 | [9 empty] | 765
112 | АлПМг2Д2Ц1О | Металл | Порошковые цветные металлы | [11 empty] | 90 | 2 | 2 | 0.5 | 0 | 2 | 11 | [16 empty] | 0 | [9 empty] | 790
113 | АлПМг2Д2Ц1 | Металл | Порошковые цветные металлы | [11 empty] | 90 | 2 | 2 | 0.5 | 0 | 2 | 12 | [16 empty] | 0 | [9 empty] | 843.4
114 | АлПМГ2Д2Д12 | Металл | Порошковые цветные металлы | [11 empty] | 90 | 3 | 3 | 0.5 | 0 | 2 | 8 | [16 empty] | 0 | [9 empty] | 896.8
115 | АлЙМгЗД2Ц8 | Металл | Порошковые цветные металлы | [11 empty] | 90 | 6 | 6 | 0.5 | 0 | 0 | 0 | [16 empty] | 0 | [9 empty] | 950.2
116 | АлПМгб | Металл | Порошковые цветные металлы | [11 empty] | 90 | 10 | 0.4 | 0.5 | 0 | 0 | 0 | [16 empty] | 0 | [9 empty] | 1003.6
117 | АлПСЮ | Металл | Порошковые цветные металлы | [11 empty] | 90 | 15 | 0.4 | 0.5 | 0 | 0 | 0 | [16 empty] | 0 | [9 empty] | 150
118 | АлПС15 | Металл | Порошковые цветные металлы | [11 empty] | 90 | 0 | 0 | 0 | 0 | 0 | 0 | [16 empty] | 0 | [9 empty] | 200
119 | БеП | Металл | Порошковые цветные металлы | [11 empty] | 90 | 0 | 0 | 0 | 0 | 0 | 0 | [16 empty] | 0 | [9 empty] | 100
120 | БрПОЮ | Металл | Порошковые цветные металлы | [11 empty] | 90 | 0 | 0 | 0 | 0 | 0 | 0 | [16 empty] | 0 | [9 empty] | 200
121 | БрПО10П | Металл | Порошковые цветные металлы | [11 empty] | 90 | 0 | 0 | 0 | 0 | 0 | 0 | [16 empty] | 0 | [9 empty] | 250
122 | БрПОЮЦЗ | Металл | Порошковые цветные металлы | [11 empty] | 90 | 0 | 0 | 0 | 0 | 0 | 0 | [16 empty] | 10 | [9 empty] | 80
123 | ВП | Металл | Порошковые цветные металлы | [11 empty] | 0 | 0 | 0 | 0 | 0 | 0 | 0 | [16 empty] | 11 | [6 empty] | 90 |  |  | 120
124 | ДП | Металл | Порошковые цветные металлы | [11 empty] | 90 | 0 | 0 | 1.5 | 0 | 0 | 40 | [16 empty] | 0 | [9 empty] | 200.83
125 | ЛП58Г2 | Металл | Порошковые цветные металлы | [11 empty] | 90 | 0 | 0 | 0 | 0 | 0 | 41 | [16 empty] | 0 | [9 empty] | 195.247
126 | ЛП59 | Металл | Порошковые цветные металлы | [11 empty] | 90 | 0 | 0 | 0 | 0 | 0 | 42 | [15 empty] | 1 | 0 | [9 empty] | 189.664
127 | ЛЛ59Св | Металл | Порошковые цветные металлы | [11 empty] | 90 | 0 | 0 | 0 | 0 | 0 | 38 | [16 empty] | 0 | [9 empty] | 184.081
128 | ЛП65Н5 | Металл | Порошковые цветные металлы | [11 empty] | 90 | 0 | 0 | 0 | 0 | 0 | 30 | [16 empty] | 0 | [9 empty] | 178.498
129 | ЛП65Н5 | Металл | Порошковые цветные металлы | [11 empty] | 90 | 0 | 0 | 0 | 0 | 0 | 32 | [16 empty] | 0 | [9 empty] | 172.915
130 | ЛП68 | Металл | Порошковые цветные металлы | [11 empty] | 90 | 0 | 0 | 0 | 0 | 0 | 20 | [16 empty] | 0 | [9 empty] | 167.332
131 | ЛП80 | Металл | Порошковые цветные металлы | [11 empty] | 90 | 0 | 0 | 0 | 0 | 0 | 10 | [16 empty] | 0 | [9 empty] | 161.749
132 | ЛП90 | Металл | Порошковые цветные металлы | [11 empty] | 90 | 0 | 0 | 0 | 0 | 0 | 0 | [16 empty] | 0 | [9 empty] | 156.166
133 | МП | Металл | Порошковые цветные металлы | [11 empty] | 5 | 90 | 90 | 0 | 0 | 0 | 0 | [16 empty] | 0 | [9 empty] | 150.583
134 | МгП | Металл | Порошковые цветные металлы | [11 empty] | 10 | 0 | 0 | 0 | 0 | 0 | 0 | [16 empty] | 0 | [9 empty] | 145
135 | МгПАл5 | Металл | Порошковые цветные металлы | [11 empty] | 0 | 0 | 0 | 0 | 0 | 0 | 0 | [16 empty] | 0 | [9 empty] | 139.417
136 | МгПАлЮ | Металл | Порошковые цветные металлы | [11 empty] | 0 | 0 | 0 | 0 | 0 | 0 | 0 | [16 empty] | 0 | [9 empty] | 133.834
137 | НП | Металл | Порошковые цветные металлы | [11 empty] | 0 | 0 | 0 | 0 | 0 | 0 | 0 |  |  |  | 90 | [12 empty] | 0 | [9 empty] | 128.251
138 | СрП | Металл | Порошковые цветные металлы | [11 empty] | 2 | 0 | 0 | 0 | 0 | 0 | 0 | [16 empty] | 0 | [7 empty] | 90 |  | 122.668
139 | ТП | Металл | Порошковые цветные металлы | [11 empty] | 4.2 | 0 | 0 | 0 | 0 | 0 | 0 | 90 | [15 empty] | 0 | [9 empty] | 117.085
140 | ТПАл2М | Металл | Порошковые цветные металлы | [11 empty] | 4.3 | 0 | 0 | 0.6 | 0 | 0 | 0 | [16 empty] | 0 | [9 empty] | 111.502
141 | ТПАл4 | Металл | Порошковые цветные металлы | [11 empty] | 4.4 | 0 | 0 | 0 | 0 | 0 | 0 | [7 empty] | 0.5 | [8 empty] | 0 | [9 empty] | 105.919
142 | ТПАл4Г | Металл | Порошковые цветные металлы | [11 empty] | 4.5 | 0 | 0 | 0 | 0 | 0 | 0 |  |  |  |  | 3.3 |  |  | 0.4 | [8 empty] | 0 | [9 empty] | 100.336
143 | ТПАл4Ф | Металл | Порошковые цветные металлы | [11 empty] | 0 | 0 | 0 | 0 | 0 | 0 | 0 |  |  | 90 |  | 0.6 | [11 empty] | 0 | [9 empty] | 94.75296
144 | ТПАл4МЗФ | Металл | Порошковые цветные металлы | [11 empty] | 0 | 0 | 0 | 0 | 0 | 0 | 90 | [16 empty] | 0 | [9 empty] | 89.16996
145 | ХП | Металл | Порошковые цветные металлы | [44 empty] | 83.58696
146 | ЦП | Металл | Порошковые цветные металлы | [44 empty] | 78.00395
147 | АлП-2 | Металл | Порошковые цветные металлы | [44 empty] | 70
148 | АлП-3 | Металл | Порошковые цветные металлы | [44 empty] | 90
149 | АлП-3 | Металл | Порошковые цветные металлы | [44 empty] | 120
150 | АлПД2-4 | Металл | Порошковые цветные металлы | [44 empty] | 180
151 | АлПЖ24 | Металл | Порошковые цветные металлы | [44 empty] | 150
152 | АлПЖ8-4 | Металл | Порошковые цветные металлы | [44 empty] | 250
153 | АлПЖ12-4 | Металл | Порошковые цветные металлы | [44 empty] | 350
154 | АлПМг2Д2Ц10-4 | Металл | Порошковые цветные металлы | [44 empty] | 750
155 | АлПМг2Д2Ц11-4 | Металл | Порошковые цветные металлы | [44 empty] | 830
156 | АлПМг2Д2Ц12-4 | Металл | Порошковые цветные металлы | [44 empty] | 760
157 | АлПМгЗД2Ц8-4 | Металл | Порошковые цветные металлы | [44 empty] | 500
158 | АлПМгб-3 | Металл | Порошковые цветные металлы | [44 empty] | 200
159 | АлПМгб-4 | Металл | Порошковые цветные металлы | [44 empty] | 300
160 | АлПСЮ-4 | Металл | Порошковые цветные металлы | [44 empty] | 200
161 | АлЛС15-4 | Металл | Порошковые цветные металлы | [44 empty] | 210
162 | БеП-2 | Металл | Порошковые цветные металлы | [44 empty] | 100
163 | БеП-3 | Металл | Порошковые цветные металлы | [44 empty] | 150
164 | БеП-4 | Металл | Порошковые цветные металлы | [44 empty] | 200
165 | БрПО10-2 | Металл | Порошковые цветные металлы | [44 empty] | 100
166 | БрПОЮ-З | Металл | Порошковые цветные металлы | [44 empty] | 200
167 | БрПО10-4 | Металл | Порошковые цветные металлы | [44 empty] | 250
168 | БрПО10П-2 | Металл | Порошковые цветные металлы | [44 empty] | 80
169 | БрПО10П-З | Металл | Порошковые цветные металлы | [44 empty] | 120
170 | БрПО10П-4 | Металл | Порошковые цветные металлы | [44 empty] | 200
171 | БрПО10ЦЗ-3 | Металл | Порошковые цветные металлы | [44 empty] | 250
172 | БрПО10ЦЗ-4 | Металл | Порошковые цветные металлы | [44 empty] | 300
173 | ВП-2 | Металл | Порошковые цветные металлы | [44 empty] | 250
174 | ВП-3 | Металл | Порошковые цветные металлы | [44 empty] | 400
175 | ВП-4 | Металл | Порошковые цветные металлы | [44 empty] | 650
176 | ДП-2 | Металл | Порошковые цветные металлы | [44 empty] | 100
177 | ДП-3 | Металл | Порошковые цветные металлы | [44 empty] | 180
178 | ДП-4 | Металл | Порошковые цветные металлы | [44 empty] | 240
179 | ЛГК8Г2-2 | Металл | Порошковые цветные металлы | [44 empty] | 80
180 | ЛП58Г2-3 | Металл | Порошковые цветные металлы | [44 empty] | 120
181 | ЛП58Г2-4 | Металл | Порошковые цветные металлы | [44 empty] | 200
182 | ЛП59-2 | Металл | Порошковые цветные металлы | [44 empty] | 100
183 | ЛП59-3 | Металл | Порошковые цветные металлы | [44 empty] | 150
184 | ЛП59-4 | Металл | Порошковые цветные металлы | [44 empty] | 260
185 | ЛП59Св-2 | Металл | Порошковые цветные металлы | [44 empty] | 120
186 | ЛП59Св-3 | Металл | Порошковые цветные металлы | [44 empty] | 200
187 | ЛП59Св-4 | Металл | Порошковые цветные металлы | [44 empty] | 250
188 | ЛП62-2 | Металл | Порошковые цветные металлы | [44 empty] | 80
189 | ЛП62-3 | Металл | Порошковые цветные металлы | [44 empty] | 120
190 | ЛП62-4 | Металл | Порошковые цветные металлы | [44 empty] | 200
191 | ЛП65Н5-2 | Металл | Порошковые цветные металлы | [44 empty] | 100
192 | ЛП65Н5-3 | Металл | Порошковые цветные металлы | [44 empty] | 180
193 | ЛП65Н5-4 | Металл | Порошковые цветные металлы | [44 empty] | 250
194 | ЛП68-2 | Металл | Порошковые цветные металлы | [44 empty] | 80
195 | ЛП68-3 | Металл | Порошковые цветные металлы | [44 empty] | 120
196 | ЛП68-4 | Металл | Порошковые цветные металлы | [44 empty] | 220
197 | ЛП80-2 | Металл | Порошковые цветные металлы | [44 empty] | 100
198 | ЛП80-3 | Металл | Порошковые цветные металлы | [44 empty] | 150
199 | ЛП80-4 | Металл | Порошковые цветные металлы | [44 empty] | 250
200 | ЛП9О-2 | Металл | Порошковые цветные металлы | [44 empty] | 100
201 | ЛП90-3 | Металл | Порошковые цветные металлы | [44 empty] | 150
202 | ЛП90-4 | Металл | Порошковые цветные металлы | [44 empty] | 250
203 | МП-2 | Металл | Порошковые цветные металлы | [44 empty] | 350
204 | МП-3 | Металл | Порошковые цветные металлы | [44 empty] | 650
205 | МП-4 | Металл | Порошковые цветные металлы | [44 empty] | 1000
206 | МгП-4 | Металл | Порошковые цветные металлы | [44 empty] | 220
207 | МгПАл5-4 | Металл | Порошковые цветные металлы | [44 empty] | 250
208 | НП-2 | Металл | Порошковые цветные металлы | [44 empty] | 120
209 | НЗ-4 | Металл | Порошковые цветные металлы | [44 empty] | 180
210 | НП-4 | Металл | Порошковые цветные металлы | [44 empty] | 280
211 | СрП-4 | Металл | Порошковые цветные металлы | [44 empty] | 150
212 | ТП-2 | Металл | Порошковые цветные металлы | [44 empty] | 180
213 | ТП-3 | Металл | Порошковые цветные металлы | [44 empty] | 250
214 | ТП-4 | Металл | Порошковые цветные металлы | [44 empty] | 450
215 | ТПАл2М-2 | Металл | Порошковые цветные металлы | [44 empty] | 300
216 | ТПАл2М-3 | Металл | Порошковые цветные металлы | [44 empty] | 450
217 | ТЛАл2М-4 | Металл | Порошковые цветные металлы | [44 empty] | 600
218 | ТПАл4-2 | Металл | Порошковые цветные металлы | [44 empty] | 350
219 | ТПАл4-3 | Металл | Порошковые цветные металлы | [44 empty] | 500
220 | ТПАл4-4 | Металл | Порошковые цветные металлы | [44 empty] | 650
221 | ТПАл4Г-4 | Металл | Порошковые цветные металлы | [44 empty] | 700
222 | ТПАл4Ф-4 | Металл | Порошковые цветные металлы | [44 empty] | 750
223 | ТПАл4МФ-4 | Металл | Порошковые цветные металлы | [44 empty] | 900
224 | ХП-4 | Металл | Порошковые цветные металлы | [44 empty] | 250
225 | ЦП-4 | Металл | Порошковые цветные металлы | [44 empty] | 120
226 | K152В | Металл | кермет на основе карбида титана | физико-химическая | ипользуются в качестве высокоогнеупорных материалов с Повышенной термостойкостью | [17 empty] | 70 | 0 | 30 | 0 | [8 empty] | 0 | [9 empty] | 0 |  |  | 1358 |  | 980
227 | KI62B | Металл | кермет на основе карбида титана | физико-химическая | ипользуются в качестве высокоогнеупорных материалов с Повышенной термостойкостью | [17 empty] | 70 | 0 | 25 | 5 | [8 empty] | 0 | [9 empty] | 0 |  |  | 1295 |  | 980
228 | K163B | Металл | кермет на основе карбида титана | физико-химическая | ипользуются в качестве высокоогнеупорных материалов с Повышенной термостойкостью | [17 empty] | 60 | 0 | 33 | 7 | [8 empty] | 0 | [9 empty] | 0 |  |  | 1652 |  | 980
229 | K183A | Металл | кермет на основе карбида титана | физико-химическая | ипользуются в качестве высокоогнеупорных материалов с Повышенной термостойкостью | [17 empty] | 60 | 2.5 | 32 | 3 | [8 empty] | 0 | [9 empty] | 0 |  |  | 1288 |  | 980
230 | K164B | Металл | кермет на основе карбида титана | физико-химическая | ипользуются в качестве высокоогнеупорных материалов с Повышенной термостойкостью | [17 empty] | 50 | 0 | 42.5 | 7.5 | [8 empty] | 0 | [9 empty] | 0 |  |  | 1484 |  | 980
231 | K184B | Металл | кермет на основе карбида титана | физико-химическая | ипользуются в качестве высокоогнеупорных материалов с Повышенной термостойкостью | [17 empty] | 50 | 3 | 40 | 0 | [8 empty] | 0 | [9 empty] | 0 |  |  | 1351 |  | 980
232 | K196 | Металл | кермет на основе карбида титана | физико-химическая | ипользуются в качестве высокоогнеупорных материалов с Повышенной термостойкостью | [17 empty] | 28 | 5 | 60 | 0 | [8 empty] | 0 | [9 empty] | 7 |  |  | 1421 |  | 980
233 | WZ1B | Металл | кермет на основе карбида титана | физико-химическая | ипользуются в качестве высокоогнеупорных материалов с Повышенной термостойкостью | [17 empty] | 60 | 8 | 32 | 0 | [8 empty] | 0 | [9 empty] | 0 |  |  | 1330 |  | 980
234 | WZ12B | Металл | кермет на основе карбида титана | физико-химическая | ипользуются в качестве высокоогнеупорных материалов с Повышенной термостойкостью | [17 empty] | 60 | 8 | 24 | 0 | [8 empty] | 8 | [9 empty] | 0 |  |  | 1400 |  | 980
235 | WZ1C | Металл | кермет на основе карбида титана | физико-химическая | ипользуются в качестве высокоогнеупорных материалов с Повышенной термостойкостью | [17 empty] | 50 | 10 | 40 | 0 | [8 empty] | 0 | [9 empty] | 0 |  |  | 1610 |  | 980
236 | WZ12C | Металл | кермет на основе карбида титана | физико-химическая | ипользуются в качестве высокоогнеупорных материалов с Повышенной термостойкостью | [17 empty] | 50 | 10 | 30 | 0 | [8 empty] | 10 | [9 empty] | 0 |  |  | 1715 |  | 980
237 | WZld | Металл | кермет на основе карбида титана | физико-химическая | ипользуются в качестве высокоогнеупорных материалов с Повышенной термостойкостью | [17 empty] | 35 | 13 | 52 | 0 | [8 empty] | 0 | [9 empty] | 0 |  |  | 1750 |  | 980
238 | WZl2d | Металл | кермет на основе карбида титана | физико-химическая | ипользуются в качестве высокоогнеупорных материалов с Повышенной термостойкостью | [17 empty] | 35 | 13 | 39 | 0 | [8 empty] | 13 | [9 empty] | 0 |  |  | 1806 |  | 980
239 | ММК-1 | Металл | порошковый магнит альнико | [11 empty] | 12 |  |  |  |  | 0 |  | 0 |  |  | 23 | [6 empty] | 0 |  |  | 0 | [12 empty] | 2000
240 | ММК-2 | Металл | порошковый магнит альнико | [11 empty] | 13 |  |  |  |  | 0 |  | 0 |  |  | 25 | [6 empty] | 0 |  |  | 0 | [12 empty] | 1700
241 | ммк-з | Металл | порошковый магнит альнико | [11 empty] | 13 |  |  |  |  | 3 |  | 0 |  |  | 24 | [6 empty] | 0 |  |  | 3 | [12 empty] | 1700
242 | ММК-4 | Металл | порошковый магнит альнико | [11 empty] | 10 |  |  |  |  | 12.5 |  | 0 |  |  | 17 | [6 empty] | 0 |  |  | 12.5 | [12 empty] | 1700
243 | ММК-5 | Металл | порошковый магнит альнико | [11 empty] | 10 |  |  |  |  | 12.5 |  | 0 |  |  | 17 | [6 empty] | 0 |  |  | 12.5 | [12 empty] | 1700
244 | ММК-б | Металл | порошковый магнит альнико | [11 empty] | 9 |  |  |  |  | 15 |  | 0 |  |  | 19 | [6 empty] | 0.3 |  |  | 15 | [12 empty] | 1700
245 | ММК-7 | Металл | порошковый магнит альнико | [11 empty] | 3 |  |  |  |  | 24 |  | 1 |  |  | 15 | [6 empty] | 0 |  |  | 24 | [12 empty] | 1200
246 | ММК-8 | Металл | порошковый магнит альнико | [11 empty] | 8 |  |  |  |  | 23 |  | 0 |  |  | 13.5 | [6 empty] | 0 |  |  | 23 | [12 empty] | 1200
247 | ММК-9 | Металл | порошковый магнит альнико | [11 empty] | 7.5 |  |  |  |  | 34 |  | 5.5 |  |  | 14 | [6 empty] | 0 |  |  | 34 | [12 empty] | 1000
248 | ММК-10 | Металл | порошковый магнит альнико | [11 empty] | 7.5 |  |  |  |  | 34 |  | 5.5 |  |  | 14 | [6 empty] | 0.3 |  |  | 34 | [12 empty] | 1000
249 | ММК-11 | Металл | порошковый магнит альнико |  |  |  | 3.5 | [7 empty] | 7.5 |  |  |  |  | 33 |  | 7.5 |  |  | 14 | [6 empty] | 0 |  |  | 33 | [12 empty] | 1000
250 | P1O | Металл | магнитодиэлектрик на основе карбонильного железа |  |  |  | 3.6 | [11 empty] | 95 | [7 empty] | 0.8 |  |  | 1 | 1
251 | P2O | Металл | магнитодиэлектрик на основе карбонильного железа |  |  |  | 2.5 | [11 empty] | 95 | [7 empty] | 1 |  |  | 1 | 1
252 | P2O | Металл | магнитодиэлектрик на основе карбонильного железа |  |  |  | 2,0 | [11 empty] | 95 | [7 empty] | 1.2 |  |  | 1 | 1
253 | P2O | Металл | магнитодиэлектрик на основе карбонильного железа |  |  |  | 2,5 | [11 empty] | 95 | [7 empty] | 0.8 |  |  | 1 | 0.9
254 | P2O | Металл | магнитодиэлектрик на основе карбонильного железа |  |  |  | 2.5 | [11 empty] | 95 | [7 empty] | 0.8 |  |  | 1 | 0.9
255 | P2O | Металл | магнитодиэлектрик на основе карбонильного железа |  |  |  | 2,0 | [11 empty] | 95 | [7 empty] | 0.8 |  |  | 1 | 1
256 | P100 | Металл | магнитодиэлектрик на основе карбонильного железа |  |  |  | 1.5 | [11 empty] | 95 | [7 empty] | 0.8 |  |  | 1 | 1
257 | P20K | Металл | магнитодиэлектрик на основе карбонильного железа |  |  |  | 2.5 | [11 empty] | 95 | [7 empty] | 0.8 |  |  | 1 | 0.9
258 | Р100ф | Металл | магнитодиэлектрик на основе карбонильного железа |  |  |  | 1.5 | [11 empty] | 95 | [7 empty] | 0.8 |  |  | 1 | 0.9
259 | Р100ф1 | Металл | магнитодиэлектрик на основе карбонильного железа |  |  |  | 1,5 | [11 empty] | 95 | [7 empty] | 0.8 |  |  | 1 | 1
260 | Р100ф2 | Металл | магнитодиэлектрик на основе карбонильного железа |  |  |  | 1,5 | [11 empty] | 95 | [7 empty] | 0.8 |  |  | 1 | 1
261 | Р100к | Металл | магнитодиэлектрик на основе карбонильного железа |  |  |  | 1,5 | [11 empty] | 95 | [7 empty] | 0.8 |  |  | 1 | 0.9
262 | Р200ф | Металл | магнитодиэлектрик на основе карбонильного железа |  |  |  | 0.9 | [11 empty] | 95 | [7 empty] | 0.9 |  |  | 1 | 0.10